## Feuille 1
FIH030 | m² |  | Isolation thermo-acoustique des chapes flottantes, avec de la fibre de coco.
Isolation thermo-acoustique des chapes flottantes, constituée de panneau rigide en fibre de coco, non revêtu, de 1250x650 mm et entre 10 et 13 mm d'épaisseur, 120 kg/m³ de densité, conductivité thermique 0,044 W/(mK), recouvert avec film de polyéthylène de 0,2 mm d'épaisseur et désolidarisation périmétrique réalisée avec le même matériau isolant. Mise en place: bord à bord, simplement appuyé, préparé pour recevoir une chape de mortier ou de béton. Comprend la bande autoadhésive pour le scellement des joints.
Code interne |  | Désignation |  | Quantité | Unité | Prix unitaire | Prix total
mt16fco010a |  | Panneau rigide en fibre de coco, non revêtu, de 1250x650 mm et entre 10 et 13 mm d'épaisseur, 120 kg/m³ de densité, conductivité thermique 0,044 W/(mK), Euroclasse B2 de réaction au feu selon NF EN 13501-1. |  | 1.1 | m² | 9950.66 | 10945.7
mt16png010d |  | Film de polyéthylène de 0,2 mm d'épaisseur et 184 g/m² de masse surfacique. |  | 1.1 | m² | 351.86 | 387.05
mt16aaa030 |  | Ruban autoadhésif pour le scellement des joints. |  | 0.25 | m | 257.46 | 64.37
mo054 |  | Compagnon professionnel III/CP2 poseur d'isolants rigides ou flexibles. |  | 0.096 | h | 1610.98 | 154.65
mo101 |  | Ouvrier professionnel II/OP poseur d'isolants rigides ou flexibles. |  | 0.096 | h | 1171.94 | 112.51
|  | Frais de chantier des unités d'ouvrage |  | 2 | % | 11664.3 | 233.29
Coût d'entretien décennal: 1.296,84F CFA les 10 premières années. | [5 empty] | Montant total HT: | 11897.6